## NOMAD 气相沉积·CVD
NOMAD / FAIRmat 气相沉积·CVD 元数据字段表（真实 schema）
抽取自开源仓库 FAIRmat-NFDI/nomad-material-processing 源码（general.py / vapor_deposition / cvd），2026-06-12 核查。黄色＝受控枚举值。单位为源码 SI 存储单位，括号内为 ELN 界面显示单位（存 SI、显示习惯单位是其设计惯例）。
序号 | 字段名称(中文) | 源码字段名(英文) | 数据类型 | 单位（存储→显示） | 枚举值 / 受控词 | 说明
一、过程量的通用结构（TimeSeries 基类，所有随时间变化的量都继承它）
1 | 设定值序列 | set_value | 数值数组 | 由子类定 |  | 计划设成的值（一串，可随时间变）
2 | 设定时刻 | set_time | 数值数组 | 秒 s |  | 每个设定值生效的工艺时刻；1个值=步骤开始设定，2个值=线性升降
3 | 实测值序列 | value | 数值数组 | 由子类定 |  | 实际测到的随时间序列
4 | 实测时刻 | time | 数值数组 | 秒 s |  | 每个实测值记录的时刻
二、温度 Temperature（继承 TimeSeries）
5 | 测量来源 | measurement_type | 枚举 | — | Heater thermocouple / Thermocouple / Pyrometer / Assumed | 这个温度是加热器热电偶/独立热电偶/高温计测的，还是假定的
6 | 设定温度 | set_value | 数值数组 | K（显示 ℃） |  | 存开尔文、界面显示摄氏
7 | 实测温度 | value | 数值数组 | K（显示 ℃）
三、压力 Pressure / 前驱体分压 PartialVaporPressure
8 | 压力（设定/实测） | set_value / value | 数值数组 | Pa（显示 mbar） |  | 腔室压力
9 | 前驱体平衡蒸气分压 | precursor_partial_pressure | 数值 | Pa（显示 mbar） |  | 可由 Antoine 方程估算
四、流量
10 | 体积流量·测量来源 | VolumetricFlowRate.measurement_type | 枚举 | — | Mass Flow Controller / Flow Meter / Other | 流量是质量流量计/流量计/其他测的
11 | 体积流量（设定/实测） | value / set_value | 数值数组 | m³/s（显示 sccm 即 cm³/min）
12 | 摩尔流量·测量来源 | MolarFlowRate.measurement_type | 枚举 | — | Assumed / Mass Flow Controller
13 | 摩尔流量（设定/实测） | value / set_value | 数值数组 | mol/s
五、转速 / 生长速率
14 | 基座转速 | Rotation.set_value / value | 数值 | rpm |  | 样品台/基座转速
15 | 生长速率·测量来源 | GrowthRate.measurement_type | 枚举 | — | Assumed / RHEED / Reflectance | 生长速率是假定/RHEED/反射率原位测的
16 | 生长速率（设定/实测） | value / set_value | 数值数组 | m/s（显示 nm/s）
六、腔室环境 ChamberEnvironment
17 | 各路气体流量 | gas_flow[] | 子区段[]（可多条） | — |  | 每路 = 气体物种(gas) + 体积流量(flow_rate)
18 | 腔室压力 | pressure | 子区段→Pressure | Pa
19 | 加热器 | heater | 子区段→SubstrateHeater | —
七、样品/基片侧参数 SampleParameters
20 | 基片温度 | substrate_temperature | 子区段→Temperature | K |  | 引用温度类，自带 设定/实测/来源 三套信息
21 | 生长速率 | growth_rate | 子区段→GrowthRate | m/s
22 | 本步生成的薄膜 | layer | 子区段→引用 | —
23 | 被沉积的叠层/基片 | substrate | 子区段→引用 | —
八、工艺步骤 CVDStep / VaporDepositionStep（一炉=多个步骤）
24 | 步骤序号 | step_index | 文本 | —
25 | 步骤时长 | duration | 数值 | 秒 s
26 | 本步是否生成新薄膜 | creates_new_thin_film | 布尔 | —
27 | 蒸气源（可多个） | sources | 子区段[]→CVDSource | —
28 | 样品参数（可多个） | sample_parameters | 子区段[] | —
29 | 腔室环境 | environment | 子区段→ChamberEnvironment | —
九、CVD 蒸气源（按硬件类型分类，每类一组字段）
30 | 阀门开闭 | CVDSource.valve | 布尔 | —
31 | 源压力 | CVDEvaporationSource.pressure | 子区段→Pressure | Pa
32 | 前驱体分压 | precursor_partial_pressure | 子区段 | Pa
33 | 源温度 | temperature | 子区段→Temperature | K
34 | 出口总流量 | total_flow_rate | 子区段→流量 | m³/s
35 | 〔冒泡器〕载气 | BubblerEvaporator.carrier_gas | 子区段→物质 | — |  | 可挂 PubChem 化学身份
36 | 〔冒泡器〕载气 push 流量 | carrier_push_flow_rate | 子区段→流量 | m³/s
37 | 〔冒泡器〕载气 purge 流量 | carrier_purge_flow_rate | 子区段→流量 | m³/s
38 | 〔冒泡器·掺杂〕稀释/源/注入流量 | dilution / source / inject | 数值 | cm³/min |  | 仅掺杂前驱体用
39 | 〔气瓶〕瓶内稀释度 | GasCylinderEvaporator.dilution_in_cylinder | 数值 | 无量纲
40 | 〔气瓶〕有效流量 | effective_flow_rate | 子区段→流量 | m³/s
41 | 〔Flash 源〕蠕动泵流量 | FlashSource.peristaltic_pump_flux | 子区段→流量 | m³/s
42 | 〔雾化源〕搅拌时间 | MistSource.stirring_time | 数值 | 秒 s（显示 min）
43 | 〔雾化源〕组分浓度(理论/实际) | ComponentConcentration.theoretical/effective_concentration | 数值 | mol/L
十、衬底 Substrate / CrystallineSubstrate
44 | 供应商 | supplier | 文本 | —
45 | 供应商唯一 ID | supplier_id | 文本 | —
46 | 实验室编号 | lab_id | 文本 | —
47 | 基片照片 | image | 文件 | —
48 | 供应商证书 PDF | information_sheet | 文件 | — |  | 随货证书/数据表
49 | 布拉维点阵 | bravais_lattices | 枚举 | — | Triclinic / Monoclinic / … / Cubic Face Centered / Rhombohedral / Hexagonal
50 | 表面取向 | surface_orientation | 子区段→晶向 | — |  | 晶面/晶向
51 | 偏切角 | miscut | 子区段 | 度 deg |  | miscut，含角度+偏差
52 | 导电类型 | conductivity_type | 枚举 | — | P-type / N-type / Semi-insulating / Insulating
53 | 载流子浓度 | carrier_density | 数值 | 1/cm³
54 | 电阻率 | electrical_resistivity | 数值 | Ω·cm
55 | 掺杂浓度 | doping_level | 数值 | 1/cm³
十一、基片几何 Parallelepiped
56 | 高 / 宽 / 长 | height / width / length | 数值 | m（显示 mm）
57 | 三个夹角 | alpha / beta / gamma | 数值 | 度 deg
58 | 主表面积 | surface_area | 数值 | m²（显示 mm²） |  | length×width
59 | 体积 | volume | 数值 | m³
十二、化学品身份（继承自 NOMAD 核心，前驱体/载气均可用）
60 | 名称 | name | 文本 | —
61 | CAS 号 | cas_number | 文本 | —
62 | 分子式 | molecular_formula | 文本 | —
63 | InChI | inchi | 文本 | — |  | 国际化学标识符
64 | SMILES | smile | 文本 | — |  | 分子线性表示
65 | PubChem CID | pub_chem_cid | 数值 | — |  | 可自动从 PubChem 拉取

## NOMAD 多相催化
NOMAD 多相催化（Heterogeneous Catalysis）元数据字段表（真实 schema）
抽取自开源仓库 FAIRmat-NFDI/nomad-catalysis-plugin 源码 catalysis.py（commit 690e50f）。多个字段在源码里用 links= 直接挂接 NFDI4Cat 受控词表本体（如 surface_area→voc4cat_0000013）。可重点感受：连「催化剂/稀释剂的筛分粒径上下限」「设定值 vs 实测值分开」都建了独立字段。
序号 | 字段名称(中文) | 源码字段名(英文) | 数据类型 | 单位（存储→显示） | 枚举值 / 受控词 | 说明
一、催化剂样品与制备 CatalystSample / Preparation / SurfaceArea
1 | 催化剂分类 | catalyst_type | 枚举(挂本体) | — | bulk / supported / single crystal / metal / oxide / 2D catalyst … | 挂 NFDI4Cat 本体 voc4cat_0007014
2 | 载体 | support | 文本 | — |  | 活性相所负载的载体
3 | 描述性化学式 | formula_descriptive | 文本 | —
4 | 物理形态 | form | 文本 | — |  | 粉末/颗粒/单晶等
5 | 保存机构 | storing_institution | 文本 | —
6 | 制备方法 | preparation_method | 文本 | — |  | 共沉淀/浸渍/溶胶凝胶等
7 | 制备人 | preparator | 文本 | —
8 | 制备机构 | preparing_institution | 文本 | —
9 | 比表面积 | surface_area | 数值 | m²/g |  | 挂本体 voc4cat_0000013
10 | 比表面积测定方法 | method_surface_area_determination | 枚举 | — | BET / H2-TPD / N2O-RFC / FTIR …
11 | 分散度 | dispersion | 数值 | 无量纲(分数) |  | 表面原子占总原子比；挂本体 voc4cat_0007044
二、反应器装填与床层 ReactorFilling / ReactorSetup
12 | 催化剂名称 | catalyst_name | 文本 | —
13 | 催化剂质量 | catalyst_mass | 数值 | kg
14 | 催化剂密度 | catalyst_density | 数值 | kg/m³
15 | 催化剂体积 | catalyst_volume | 数值 | m³
16 | 催化剂筛分粒径·上限 | catalyst_sievefraction_upper_limit | 数值 | m |  | 连筛分粒径上下限都建字段
17 | 催化剂筛分粒径·下限 | catalyst_sievefraction_lower_limit | 数值 | m
18 | 颗粒尺寸 | particle_size | 数值 | m
19 | 床层稀释剂 | diluent | 文本 | —
20 | 稀释剂质量 | diluent_mass | 数值 | kg
21 | 稀释剂筛分粒径·上/下限 | diluent_sievefraction_upper/lower_limit | 数值 | m
22 | 反应器类型 | reactor_type | 文本 | — |  | 固定床/流化床/间歇等
23 | 床层长度 | bed_length | 数值 | m
24 | 反应器横截面积 | reactor_cross_section_area | 数值 | m²
25 | 反应器直径 | reactor_diameter | 数值 | m
26 | 反应器体积 | reactor_volume | 数值 | m³
三、反应条件与进料 ReactionConditionsData / Reagent
27 | 设定温度 | set_temperature | 数值 | K
28 | 设定压力 | set_pressure | 数值 | Pa
29 | 设定总进料流量 | set_total_flow_rate | 数值 | m³/s
30 | 质量空速 WHSV | weight_hourly_space_velocity | 数值 | m³/(kg·s)
31 | 气体空速 GHSV | gas_hourly_space_velocity | 数值 | 1/s
32 | 接触时间 W/F | contact_time | 数值 | kg·s/m³
33 | 在线时间 | time_on_stream | 数值 | s
34 | 采样频率 | sampling_frequency | 数值 | Hz
35 | 进料组分·名称 | Reagent.name | 文本 | —
36 | 进料组分·进口体积分数 | fraction_in | 数值 | 无量纲(0–1)
37 | 进料组分·流量 | flow_rate | 数值 | m³/s
38 | 进料组分·进口分压 | partial_pressure_in | 数值 | Pa
四、反应结果 ReactantData / ProductData / RatesData
39 | 转化率 | conversion | 数值 | %/分数
40 | 转化率计算方式 | conversion_type | 文本 | — |  | 基于产物/基于反应物等
41 | 出口体积分数 | fraction_out | 数值 | 无量纲
42 | 选择性 | selectivity | 数值 | %/分数
43 | 收率 | product_yield | 数值 | %/分数
44 | 时空收率 | space_time_yield | 数值 | 1/s
45 | 反应速率 | reaction_rate | 数值 | mmol/g/h
46 | 比表面积归一速率 | specific_surface_area_rate | 数值 | mmol/m²/h
47 | 转换频率 TOF | turnover_frequency | 数值 | 1/h
48 | 实测温度/压力/总流量/在线时间 | temperature / pressure / total_flow_rate / time_on_stream | 数值 | K / Pa / m³/s / s |  | 测量原值（与设定值分开）
49 | 碳平衡 | c_balance | 数值 | 无量纲
五、实验元信息 CatalyticReactionCore
50 | 反应大类 | reaction_type | 文本 | — |  | 氧化/加氢等
51 | 具体反应名称 | reaction_name | 文本 | —
52 | 所依据的操作手册 | experiment_handbook | 文本 | — |  | 实验规程
53 | 实验地点 | location | 文本 | —
54 | 实验人 | experimenter | 文本 | —

## 颗粒度对照
同一件事，颗粒度对照（事实并列，供判断）
左右两列只陈述各自怎么记，便于直接对比“一根杆子插得多深”。
记录对象 | 我们现行（V1）怎么记 | NOMAD / 催化平台怎么记
记录一个“温度” | 一个数值字段（如熔融温度，单位 ℃），只有一个设定值。 | Temperature 类：① 测量来源枚举（热电偶/高温计/假定）② 设定值序列 set_value+时刻 ③ 实测值序列 value+时刻；存 K 显示 ℃。
记录一路“气体流量” | segments[].flow_sccm 一个数值 + gas 下拉（且含 Ar+H2 这类混合气）。 | GasFlow = 气体物种（可挂 PubChem 化学身份）+ VolumetricFlowRate（测量来源枚举 MFC/流量计/其他 + 设定值 + 实测值）。
记录一种“化学品/前驱体身份” | species 文本 + brand 下拉 + batch_no 文本。 | 化学身份：name / CAS 号 / 分子式 / InChI / SMILES / PubChem CID；实物来源：supplier / supplier_id / 证书 PDF（information_sheet）。
记录“前驱体输送方式” | method 下拉（melting/powder/solution…）+ 几个旋涂参数。 | 按硬件建模为不同的源类：冒泡器（载气+push/purge 流量+源温+前驱体分压）、气瓶（瓶内稀释度+有效流量）、Flash/雾化源…各自一组字段。
记录“催化剂颗粒/床层”（催化平台示例） | （我们无对应，作为颗粒度参照） | 颗粒尺寸、催化剂筛分粒径上限、筛分粒径下限、质量、密度、体积、床层稀释剂及其质量/筛分上下限……都建成独立带单位字段。
记录“设定值 vs 实测值” | 只记设定值（如温度程序节点）；没有实测序列的位置。 | 几乎每个过程量都成对：set_value/set_time（设定）与 value/time（实测）并存；只填设定也合法，实测留好位置。
记录“衬底/基片” | type 单选（材料+抛光+晶向压在一个枚举）+ brand + size + batch_no。 | 材料/几何（高宽长+三夹角+面积+体积）/晶体（布拉维点阵+表面取向+偏切角）/电学（导电类型+载流子浓度+电阻率）/掺杂（掺杂浓度）分别建字段。
术语/单位的可机读性 | 受控词表为主，单位写在字段上；混合气当一个枚举值。 | 字段挂接社区本体 IRI（NFDI4Cat Voc4Cat）；统一 SI 存储、习惯单位显示；混合气拆成组分逐条。