## 字段草案
模块 | 字段 | 含义/为什么记 | 填写方式 | 可选项/格式 | 单位 | 必填 | 填写示例 | 来源 | 备注
§1 基本信息（这次实验是谁、什么时候、在什么环境做的）
基本信息 | 实验时间 | 实验开始的日期与具体时刻；整条记录及所有时序数据的时间基准(t0) | 日期时间 | — | — | 必填 | 2026-06-20 09:30 | 会议 | 时刻不能只到天
基本信息 | 合成方法 | 本次用的气相沉积方法；顶层选择器，决定是否启用§8 PVD模块 | 下拉+其他 | CVD/APCVD/LPCVD/PECVD/MOCVD/盐辅助CVD/PVD-磁控溅射/PVD-热蒸发/PLD/其他 | — | 必填 | 常压CVD(APCVD) | v3新增 | ★v3新增；可挂CHMO本体ID
基本信息 | 实验人 | 操作者 | 下拉+其他 | 课题组成员 | — | 必填 | 李俊杰 | 会议
基本信息 | 样品/实验编号 | 本条记录的唯一编号 | 文本 | 建议含日期 | — | 必填 | CVD-20260620-03 | 建议
基本信息 | 环境温度 | 实验间环境温度 | 数值 | — | ℃ | 选填 | 25 | 会议
基本信息 | 环境湿度 | 实验间相对湿度（影响生长时较重要） | 数值 | — | %RH | 推荐 | 45 | 会议 | ★v3：选填→推荐（湿度隐变量）
基本信息 | 悬浮粒子浓度 | 环境洁净度，用粒子数替代主观『干净』 | 数值 | — | 个/m³ | 选填 | — | 会议 | 暂无设备，先占位
基本信息 | 实验前预检查 | 开始前的检查提醒（漏率/气路/水路） | 提示 | — | — | — | （勾选确认） | 会议 | 只是提醒，不存数据
§1b 目标产物（你想做出什么——按你关心的维度选填，不强制全填，每项可选『其他』）
目标产物 | 化学体系/化学式 | 规范显示串；复合体系须与组成明细一致、以组成明细为准（可自动生成） | 文本 | 标准写法（渲染规则） | — | 必填 | MoS₂ | 会议 | ★R0；复合体系权威在『组成明细』
目标产物 | 结构类型 | 材料结构类别（是否掺杂/合金/异质结，供机器检索） | 下拉+多选 | 本征/掺杂/合金/垂直异质结/横向异质结/其他 | — | 必填 | 本征 | 复审 | 判别器；决定组成明细是否必填
目标产物 | 组成明细(components) | 逐组分结构化（复合体系的权威数据源） | 数组items[] | 每条:化学式/角色(基体·掺杂剂·上层·下层·横向域)/浓度(at%)/层序(整数) | — | 条件必填(结构类型≠本征) | {WS₂,上层,层序2};{MoS₂,下层,层序1} | 复审 | ★v3.2b升为权威源+条件必填；数量拆浓度/层序；杜绝退回字符串（复审N2）
目标产物 | 目标层数 | 期望层数 | 数值 | — | 层 | 推荐 | 1（单层） | 会议 | 目标与实测分开
目标产物 | 体相空间群 | 晶体对称性：用体相空间群号 + 说明单层结构 | 下拉+文本 | 空间群号(1–230)+单层结构说明；未指定 | — | 选填 | 194(P6₃/mmc)，单层2H | 复审 | ★v3：从『层群/点群/多型』改回体相空间群；手性/扭转角/堆垛→备注
目标产物 | 样品形态 | 目标形态 | 下拉+其他 | 连续膜/纳米片(flake)/纳米带/纳米管/纳米棒/纳米颗粒/其他 | — | 推荐 | 单层连续膜 | 会议
目标产物 | 目标性能 | 应用导向的目标性能（写清想要什么性能 + 打算用什么方法/判据衡量） | 自由+数值 | —示例：光学属性-高荧光量子效率/电属性—高迁移率 | 视性能 | 选填 | 高迁移率（拟FET场效应测） | 会议 | 目标=愿景保持轻量；严格『数值绑测试方法』在§7实测侧
目标产物 | 备注 | 补充说明（手性/扭转角/堆垛类型等放这里） | 自由 | — | — | 选填 | 盐辅助法，追求大畴单层；手性:右手 | 会议
§2 实验设备与设计（用到的炉子/装置——一台炉录一次，以后直接引用；壁型/温区数/炉体方向/管径/坐标系等由所引用装置快照【只读投影】带出，不重录）
设备 | 装置（引用） | 选择已登记的装置 | 引用 | 装置库 | — | 必填 | 1号双温区管式炉 | 会议
设备 | 品牌/型号 | 设备品牌与型号 | 下拉+其他 | 受控+其他 | — | 推荐 | 合肥科晶 OTF-1200X | 会议
设备 | 壁型 | 热壁炉还是冷壁炉（影响生长机理） | 下拉 | 热壁/冷壁 | — | 推荐 | 热壁 | 复审
设备 | 温区数 | 独立控温的温区数量 | 数值 | 1/2/3… | 个 | 必填 | 2 | 会议
设备 | 炉体方向 | 炉管水平还是竖直 | 下拉 | 水平/垂直 | — | 必填 | 水平 | 会议
设备 | 管材质/形状 | 炉管材料与截面形状 | 下拉+其他 | 石英/刚玉；圆/方/矩 | — | 推荐 | 石英·圆形 | 会议
设备 | 管外径/壁厚 | 管径规格与壁厚（内径自动算） | 下拉+数值 | 1″/2″/4″/自定义 + 壁厚 | mm | 推荐 | 1″(25.4)，壁厚2 | 会议 | 内径决定流速/分压
设备 | 坐标系 | 本装置位置参照；全局固定、不可编辑 | 固定定义 | 上游为负 / 下游为正，原点固定 | — | 定义项 | 上游(-)←原点→下游(+) | 复审 | ★v3：从逐次填『原点+轴向』改为全局定死，防选反
设备 | 外场激励 | 是否有等离子/光/电场（区分PECVD/光CVD） | 多选+展开 | 无/等离子/光/电 | — | 选填 | 无 | 建议 | 仅选『用了哪些』；定量参数在§5，定性几何进示意图
设备 | 装置示意图/描述 | 装置照片或示意图 + 文字批注 | 附件+自由 | — | — | 推荐 | setup.png + 卧式双温区 | 会议
设备 | 炉管/舟履历 | 累计使用与重置情况 | 数值×2 | 重置次数 + 重置后使用次数 | 次 | 选填 | 重置1，之后用7 | 复审 | ★v3：自由文本→结构化两数字；退火/清管方法另记
§3 前驱体（用了哪些原料：主源、辅助剂等，可多个；每个一组）
前驱体 | 名称/化学式 | 原料名称与化学式 | 下拉+其他 | 受控+其他 | — | 必填 | 三氧化钼 / MoO₃ | 会议
前驱体 | CAS/InChI | 唯一化学标识（消除同名歧义） | 文本 | CAS 或 InChI | — | 选填 | 1313-27-5 | 建议
前驱体 | 相态 | 前驱体物态（决定用量单位、是否有投料mg） | 下拉 | 固/气/液 | — | 必填 | 固 | 复审 | ★v3.2b补：为『用量条件必填(固态源)』提供机器判别位（复审N1） | 需要加一行前驱体外观描述：如果都是固体的话，白色粉末/白色晶粒/淡黄色粉末。这个栏目的必要性用于溯源时候，判断是否潮解
前驱体 | 物料批次（引用） | 引用批号（纯度/粒径自动带出），锁定当时版本 | 引用 | 批次库 | — | 推荐 | MoO₃-B202（锁 v1） | 会议/复审 | 防以后改批次信息影响旧记录
前驱体 | 角色（role） | 在反应里的角色 | 下拉 | 主源/辅助剂/掺杂源/其他 | — | 选填 | 主源 | 建议 | 界面中文(英文)
前驱体 | 用量 | 投料量（只记投料，不记残余） | 数值 | — | mg(固)/µL(液) | 条件必填(非气态) | 20 | 会议/复审 | ★相态≠气时必填；固态mg、液态µL/质量（Fable三轮B3）
前驱体 | 处理方式 | 投料前处理（可多步，选了再展开参数） | 下拉+其他 | 直接加载/熔融凝固/压片/旋涂/退火/研磨/其他 | 见展开 | 推荐 | 直接加载 | 会议
前驱体 | 舟/坩埚 | 盛装容器材质与尺寸 | 下拉+数值 | 石英舟/陶瓷(刚玉)舟/其他；长×宽×高（直径） | mm | 推荐 | 石英舟 90×15 | 复审 | v3暂保留长×宽×高
前驱体 | 所在温区/源温 | 放第几温区、源温（若可设/可测） | 下拉+数值 | 温区1… | ℃ | 推荐 | 温区1，设定~620 | 会议 | 按进气端编号
前驱体 | 距热电偶距离 | 距所在温区热电偶的水平距离 | 数值 | — | mm | 推荐 | -20 | 会议 | 上游为负、下游为正
§4 衬底（长在什么基底上，可多片）
衬底 | 衬底材料 | 衬底种类 | 下拉+其他 | SiO₂/Si·蓝宝石(Al₂O₃)·石英·云母·Cu箔·Au箔·h-BN·其他 | — | 必填 | SiO₂/Si | 会议
衬底 | 化学式/取向 | 化学式与晶面取向/偏转角 | 文本 | 标准写法（如 x面向x轴偏X°） | — | 推荐 | Si(100) | 会议 | 单晶记取向+偏转角
衬底 | 氧化层厚度 | SiO₂ 层厚度（决定光学判层数） | 数值 | 写成 SiO₂/Si(285nm) | nm | 条件必填(仅SiO₂/Si) | 285 | 会议
衬底 | 表面粗糙度 | Ra / RMS | 数值 | — | nm | 选填 | <1 | 复审 | 常比化学式更决定成核；可问厂家或AFM
衬底 | 尺寸/朝向 | 几何尺寸与放置朝向 | 数值+下拉 | 长×宽×厚；正放/倒扣/倾角/竖放 | mm | 选填 | 10×10×0.5；正放 | 会议/建议
衬底 | 预处理（有序步骤） | 预处理步骤序列（记顺序，展开参数） | 下拉+其他 | 清洗/退火/等离子/亲水化/其他 | 见展开 | 推荐 | 丙酮→异丙醇→N₂吹干 | 会议
衬底 | 处理到装炉间隔/暴露环境 | 清洗后到装炉的时间与环境 | 数值 | — | min | 选填 | 30 min，空气 | 复审 | 表面老化
衬底 | 所在温区/距热电偶距离 | 第几温区、距离(±) | 下拉+数值 | 温区2… | mm | 推荐 | 温区2，+15 | 会议
§5 反应条件（按时间顺序的各阶段；每阶段填同一套：气体/温度/压力/时长；阶段类型驱动动态表单）
过程步 | 阶段类型 | 这一步在做什么（选后只显示对应参数） | 下拉+其他 | 抽气/漏检/吹扫/预处理/升温/温度稳定/反应生长/后退火/降温/放气/卸样 | — | 必填 | 反应生长 | 会议/复审 | 多步可加；跨组比较看类型
过程步 | 步序/起止时刻 | 第几步、起止时间 | 数值+时间 | — | datetime | 推荐 | #3，10:20–10:35 | 复审 | 支持重叠/循环
步·温度 | 设定温度程序 | 各温区升温曲线（目标温/速率/保温） | 数组 | — | ℃·℃/min·min | 必填 | 温区2：25→750@20℃/min，保温15 | 会议 | 设定值；分温区
步·温度 | 实测温度 | 控温热电偶实测曲线（导入）。注意：不是衬底真温 | 数组(时序) | — | ℃ 随时间 | 推荐 | [导入 furnace.csv] | 会议/复审 | ★v3：删『估算衬底真温』，只留设定+实测
步·温度 | 测温设备/不确定度 | 测温点用什么设备、不确定度多少 | 引用+数值 | 热电偶/高温计；来源：仪器/校准/重复性/估计 | ℃ | 选填 | K型热电偶，±1℃ | 会议/复审 | 测量不确定度
步·降温 | 降温方式/开盖温度/速率 | 降温段参数（阶段类型=降温 时） | 下拉+数值 | 随炉冷却/开盖冷却/移炉快速冷却；开盖温度；降温速率 | ℃·℃/min | 条件必填(降温段) | 随炉冷却；开盖~580 | 复审 | ★v3.2补回：review文档头部隐变量，勿再漏（Fable评审）
步·气体 | 气体组分 | 每种气体单独一条（混合气拆开） | 下拉(多条) | Ar/N₂/H₂/O₂/CH₄/其他 | — | 必填 | Ar | 会议
步·气体 | 纯度/浓度/水氧 | 纯度、体积比、水氧杂质 | 数值 | — | N·%·ppm | 推荐 | Ar 5N；水氧<1ppm | 会议/复审
步·气体 | 流量/来源 | 流量、流量计类型 | 数值+下拉 | MFC/转子 | sccm | 必填 | 80（MFC） | 会议/复审 | sccm须绑标准状态；设定+实测
步·压力 | 压力体系/工作压力 | 常压/低压/超高真空 + 工作压力 | 下拉+数值 | 常压(APCVD)/低压(LPCVD)/超高真空 | Pa | 必填(生长)/选填(其余) | 常压；1.0×10⁵ Pa | 会议 | 所有阶段可出现
步·压力 | 本底压力/漏率 | 反应前底压、漏率 | 数值 | — | Pa·Pa·L/s | 选填 | — | 会议/复审
过程步 | 时长/循环次数 | 本阶段时长、吹扫抽-充次数 | 数值 | — | min·次 | 必填/选填 | 15 min | 会议
步·外场 | 外场参数 | 等离子功率/光源（有外场才填，可自填添加） | 数值 | 电场强度；光场:中心波长/线宽/功率密度/光斑大小 | V·nm·W… | 选填 | — | 建议 | setup无外场则不显示 | setup有外场的时候需要填写，为必填项
§6 过程事件 Process Events（含异常/中断/人工干预等客观事件；只记客观事实、不判成败）
过程事件 | 事件/部位 | 过程中发生的客观事件 + 关联部位（合并） | 下拉+其他 | 供电/供水/供气中断·管路堵塞·压力突变·信号异常·人工干预·其他（可加） | — | 选填 | 气流中断（Ar气路） | 复审 | ★v3：事件类型与关联对象合并为一个下拉
过程事件 | 发生时刻 | 何时发生（记绝对时间） | 时间 | — | — | 选填 | 10:28 | 会议 | 相对时间可由t0算
过程事件 | 中止原因 | 若中止（只记客观原因，不写成败） | 下拉 | 设备报警/人工停止/计划结束 | — | 选填 | 计划结束 | 复审
过程事件 | 描述/措施/附件 | 现象、处理、相关文件 | 自由+附件 | — | — | 选填 | Ar瓶压不足，已更换 | 会议
§7 产物表征 + 实测产物（★独立表，用编号与实验记录关联；只记事实，不判好坏）
表征 | 表征类型/仪器 | 表征手段 + 引用仪器 | 下拉+其他 | 光镜/SEM/Raman/低波数Raman/PL/AFM/XRD/TEM/其他 | — | 推荐 | Raman | 会议 | ★v3：长一批表征一批，拆成独立表编号关联
表征 | 测试条件 | 该表征的测试参数 | 文本/自由 | — | 视仪器 | 推荐 | 532nm / 1mW / 100× | 会议 | 随仪器导出
表征 | 原始数据 | 上传原始文件（留校验和） | 附件 | — | — | 推荐 | raman.txt | 会议/复审
实测产物 | 观察到的现象 | 光镜可判的客观现象（非成败判断） | 下拉+多选 | 无生长/不连续覆盖/厚层区域/可见颗粒沾污/衬底破损/变色/其他 | — | 选填 | 不连续覆盖 | 复审 | ★失败炉次最小痕迹；终态无任何结果→『结果缺失』待办(标准§7/§10) | 这部分是否需要这么细节，你直接和俊杰确认。是否只写生长/不生长即可
实测产物 | 检出相/多型 堆垛类型 | 测到的物相/多型 | 文本 | — | — | 选填 | 2H-MoS₂ | 复审 | 最小结构化结果
实测产物 | 实测层数/覆盖率 | 实测层数与覆盖率 | 数值 | — | 层·% | 选填 | 1 层；~70% | 复审
实测产物 | 畴尺寸/成核密度/连续性 |  | 数值 | — | μm·cm⁻²·(连续/孤立) | 选填 | 畴 ~50 μm | 复审
实测产物 | 关键谱学指标 | Raman峰位/峰宽/峰面积；PL峰位/峰宽；AFM厚度/粗糙度；SEM占比/尺寸 | 数值 | — | cm⁻¹·eV·nm… | 选填 | Δ(A1g-E2g)≈20；PL~1.85eV | 复审 | 随技术选填 | SEM占比是什么？
§8 PVD 专用（若合成方法选 PVD 类才启用；延后实现，先占位）
PVD | 靶材（批次） | 靶材化学身份 + 批次 | 引用 | 批次库 | — | 条件必填(PVD) | MoS₂ 靶-T01 | 复审
PVD | 靶基距 | 靶到衬底距离 | 数值 | — | mm | 条件必填(PVD) | 80 | 复审
PVD | 功率/偏压 | DC/RF 功率、基底偏压 | 数值 | DC/RF | W·V | 条件必填(PVD) | RF 150W；偏压 -50V | 复审
PVD | 等离子气氛/工作气压 | 溅射气体与气压 | 下拉+数值 | Ar / Ar+N₂… | Pa | 条件必填(PVD) | Ar，0.5 Pa | 复审
PVD | 预溅射/挡板时序 | 预溅射时长、挡板开合时序 | 数值 | — | min·s | 条件必填(PVD) | 预溅 5 min | 复审
PVD | 沉积速率 | 速率（QCM 等） | 数值 | — | nm/s | 条件必填(PVD) | 0.1 | 复审
提醒：选填部分和必填部分用标识作为区分，需要是那种比较明显的标识

## 一等实体字段表
实体 | 字段 | 含义/为什么记 | 填写方式 | 可选项/格式 | 单位 | 必填(登记) | 填写示例 | 来源 | 备注
※ 本表定义『实验只引用、不重复录入』的一等实体；『必填(登记)』指登记该实体时必填，与实验记录的 R0 不同。实验引用时对当时版本快照冻结。
实体① 物料批次库 MaterialLot（前驱体/衬底/气瓶通用 + 子类；实验中只填批号引用，纯度/粒径自动带出并锁版）
MaterialLot | 批次类别 | 决定启用哪组子类字段 | 下拉 | 化学品/衬底/气瓶 | — | 必填 | 化学品 | 复审 | 驱动子类条件字段
MaterialLot | 版本号 | 每次修改+1；实验引用时冻结此版本 | 数值 | — | — | 必填 | 1 | ★锁版使能(Fable三轮B2) | 改则新版本，旧引用不受影响
MaterialLot | 物质名称 | 化学身份：名称 | 文本 | — | — | 必填 | 三氧化钼 | review§4.1A
MaterialLot | 化学式 | 化学身份：分子式 | 文本 | — | — | 必填 | MoO₃ | review
MaterialLot | CAS号 | 唯一化学标识 | 文本 | CAS | — | 推荐 | 1313-27-5 | review
MaterialLot | InChIKey/PubChem CID | 可选唯一标识 | 文本 | — | — | 选填 | — | review
MaterialLot | 供应商 | 商业批次：厂商 | 下拉+其他(可扩展) | 受控+其他 | — | 推荐 | 阿拉丁 | review
MaterialLot | 货号 | 商业批次：产品号 | 文本 | — | — | 选填 | M112056 | review
MaterialLot | 批号 | 商业批次：生产批号（同名不同批的区分键） | 文本 | — | — | 必填 | B202405 | review | GMP法定术语『批号』
MaterialLot | 纯度 | 质量分数或N值 | 数值 | %或N值 | % | 推荐 | 99.95（4N5） | review
MaterialLot | 粒径(x50/D50) | 中位径（影响挥发/成核） | 数值 | x50严谨；目数可接受 | µm | 选填 | 10 | review
MaterialLot | 形态/性状 | 试剂外观 | 下拉+其他 | 粉末/颗粒/块/箔/靶/其他 | — | 选填 | 粉末 | review | 外观=性状
MaterialLot | 开封日期 | 影响吸潮/氧化 | 日期 | — | — | 选填 | 2026-05-01 | review
MaterialLot | 存储方式 | 存放条件 | 下拉+其他 | 干燥器/手套箱/常温避光/冷藏/其他 | — | 选填 | 干燥器 | review | desiccator=干燥器
MaterialLot | 证书附件(CoA) | 质检证书 | 附件 | — | — | 选填 | coa.pdf | review
MaterialLot | ▸衬底·材料 | 子类(批次类别=衬底) | 下拉 | SiO₂/Si·蓝宝石·石英·云母·Cu箔·Au箔·h-BN·其他 | — | 条件必填(衬底) | SiO₂/Si | review | 与§4衬底材料词表一致
MaterialLot | ▸衬底·氧化层厚度 | 仅SiO₂/Si | 数值 | — | nm | 条件必填(SiO₂/Si) | 285 | review
MaterialLot | ▸衬底·晶向/抛光 | 取向与抛光面 | 文本+下拉 | 晶向；单面抛/双面抛 | — | 推荐 | Si(100)；单面抛 | review
MaterialLot | ▸衬底·尺寸规格 | 出厂几何 | 文本 | 长×宽×厚 | mm | 选填 | 10×10×0.5 | review
MaterialLot | ▸气瓶·纯度等级 | 子类(批次类别=气瓶)；与base『纯度』分工 | 下拉 | 6N/5N/4N/工业级/其他 | — | 条件必填(气瓶) | 5N | review | 分工：base纯度填数值%、此处填等级标签(Fable三轮B4)
MaterialLot | ▸气瓶·气瓶编号 | 钢瓶追溯号 | 文本 | — | — | 选填 | GC-Ar-07 | review
实体② 装置库 Setup（一台炉登记一次，实验 §2 引用；坐标系随引用冻结）
装置Setup | 装置编号 | 唯一编号 | 文本 | — | — | 必填 | CVD-炉1 | review§4.1B
装置Setup | 装置名称 | 人读名 | 文本 | — | — | 必填 | 1号双温区管式炉 | 会议
装置Setup | 版本号 | 每次修改+1；引用时冻结此版本 | 数值 | — | — | 必填 | 1 | ★锁版使能(Fable三轮B2) | 对标 v1 setup_version_snapshot
装置Setup | 品牌/型号 | 设备品牌型号 | 下拉+其他 | 受控+其他 | — | 推荐 | 合肥科晶 OTF-1200X | 会议
装置Setup | 壁型 | 热壁/冷壁 | 下拉 | 热壁/冷壁 | — | 推荐 | 热壁 | 复审
装置Setup | 温区数 | 独立控温区数 | 数值 | — | 个 | 必填 | 2 | 会议
装置Setup | 炉体方向 | 水平/垂直 | 下拉 | 水平/垂直 | — | 必填 | 水平 | 会议
装置Setup | 管材质/形状 | 炉管材料与截面 | 下拉+其他 | 石英/刚玉；圆/方/矩 | — | 推荐 | 石英·圆形 | 会议
装置Setup | 管外径/壁厚(→内径) | 管规格 | 下拉+数值 | 1″/2″/4″/自定义 + 壁厚 | mm | 推荐 | 1″，壁厚2 | 会议
装置Setup | 加热区长度 | 恒温区长度（影响停留/温场） | 数值 | — | mm | 推荐 | 300 | ★review§4.1B补 | v3曾漏，Fable点名
装置Setup | 坐标系定义 | 原点固定、上游负/下游正（随引用冻结） | 固定定义 | 原点+轴向 | — | 必填 | 原点=温区2热电偶；下游为正 | 复审 | 全局定死，防选反
装置Setup | 泵型号/极限压力 | 真空能力 | 文本+数值 | — | Pa | 选填 | 机械泵，10 Pa | ★review§4.1B补
装置Setup | MFC配置 | 各通道气体/量程/校准日期 | 数组 | 通道/气体/量程(sccm)/校准日期 | — | 选填 | CH1 Ar 0–200sccm | ★review§4.1B补
装置Setup | 仪器PID | 持久标识（预留） | 文本 | PIDINST/PID | — | 选填 | — | ★NXfabrication
装置Setup | 外场装置 | 是否配光/电/等离子源 | 多选+描述 | 无/光/电/等离子 | — | 选填 | 无 | 建议 | 定量参数在实验§5
装置Setup | 装置示意图/描述 | 照片/示意图+文字 | 附件+自由 | — | — | 推荐 | setup.png | 会议
实体③ 表征仪器 Instrument（实验 §7 表征引用；对标 NeXus NXfabrication 仪器溯源）
表征仪器 | 仪器编号 | 唯一编号 | 文本 | — | — | 必填 | RAMAN-1 | 复审
表征仪器 | 仪器名称/类型 | 手段类型 | 下拉+其他 | 光镜/SEM/Raman/低波数Raman/PL/AFM/XRD/TEM/其他 | — | 必填 | Raman | 会议
表征仪器 | 厂商(vendor) | 品牌 | 文本 | — | — | 推荐 | Horiba | ★NXfabrication
表征仪器 | 型号(model) | 型号 | 文本 | — | — | 推荐 | LabRAM HR | ★NXfabrication
表征仪器 | 序列号(serial) | 设备序列号 | 文本 | — | — | 选填 | — | ★NXfabrication
表征仪器 | PID(持久标识) | 仪器持久标识（预留） | 文本 | — | — | 选填 | — | ★NXfabrication/PIDINST
表征仪器 | 所在实验室/位置 | 物理位置 | 文本 | — | — | 选填 | A305 | 建议
表征仪器 | 关键固定配置 | 随仪器固定的参数（可变测试条件在实验§7填） | 自由 | 如激光波长/物镜/探测器 | 视仪器 | 选填 | 532nm激光 | 会议
表征仪器 | 最近校准/维护 | 校准/维护日期 | 日期 | — | — | 选填 | 2026-06 | 会议

## v2→v3变更说明
# | 模块 | 改动 | 类型
1 | §1 基本信息 | 新增「合成方法」字段（顶层 CVD/PVD 选择器，必填，决定PVD模块是否出现） | 新增(我补)
2 | §1 基本信息 | 环境湿度 选填→推荐 | 必填级
3 | §1b 目标产物 | 对称性字段落实批注：空间群系→体相空间群，选项简化为空间群号+单层结构说明 | 落实批注
4 | §1b 目标产物 | 手性/扭转角/堆垛类型 明确放『备注』 | 落实批注
5 | §2 设备 | 坐标系：逐次填『原点+轴向』→ 全局固定、不可编辑的定义项（上游负/下游正） | 会议决定
6 | §2 设备 | 炉管/舟履历：自由文本 → 重置次数 + 重置后使用次数（两个结构化数字） | 落实批注
7 | §3 前驱体 | 用量 推荐→必填（纳入R0） | 必填级
8 | §5 反应条件 | 删除『估算衬底真温』行，温度只留 设定温度 + 实测温度 | 会议决定
9 | §6 过程事件 | 事件类型 与 关联对象 合并为一个细化下拉 | 会议决定
10 | §7 表征 | 产物表征拆成独立表、用编号与实验记录关联 | 会议决定
— | 回退保留v2 | §3『舟/坩埚』仍长×宽×高（未拆高） | 未改
── 2026-07-06 表头定稿修订 ──
v3.1 | §1b | 掺杂/合金/异质结自由文本 → 新增『结构类型』下拉多选（本征/掺杂/合金/垂直·横向异质结）；明细走化学式标准写法 | 定稿修订
v3.1 | §6 | 模块定名『过程事件 Process Events』；『事件类型(含关联对象)』→『事件/部位』 | 定稿修订
v3.1 | §1b | 目标性能保持轻量自由文本（性能+衡量方法）；严格『数值绑测试方法』落在§7实测侧 | 定稿修订
── 2026-07-06 v3.2 评审回炉（Fable 独立评审）──
v3.2 | §7 | 新增『观察到的现象』客观多选词表——录入端仍不判成败，但保留光镜可判的客观负结果（失败炉次最小结构化痕迹） | 评审回炉
v3.2 | §1b | 化学式升R0；新增『组成明细 components[]』结构化掺杂/异质结，替代字符串承载；结构类型保留为判别器 | 评审回炉
v3.2 | §5 | 补回降温段参数（方式/开盖温度/速率），条件必填(降温段)——review头部隐变量勿再漏 | 评审回炉
v3.2 | R0 | 按合成方法条件化：前驱体用量→条件必填(固态源)，气态源/PVD不逼填mg | 评审回炉
v3.2 | 数据模型 | 记录最小单元拍板：炉次=记录单元、样品=关联主键、表征外键指向样品 | 评审回炉
── v3.2b 二轮复审再修（Fable 第二轮）──
v3.2b | §3 | 新增前驱体『相态(固/气/液)』字段，为『用量条件必填(固态源)』提供机器判别位（复审N1） | 复审再修
v3.2b | §1b | 组成明细升为权威+条件必填(结构类型≠本征)、化学式复合体系以其为准；数量拆『浓度(at%)』『层序』；结构类型改必填（复审N2/③） | 复审再修
v3.2b | §7/§10 | 加生命周期规则：炉次终态而无任何现象/表征行→『结果缺失』待办，堵『失败炉次零痕迹』（复审①） | 复审再修
v3.2b | §8/§10 | PVD 暂不纳入 v2.0 合规判定（占位），R0 不校验 PVD 炉次，待 profile 落地（复审N3） | 复审再修
── v3.3 一等实体补齐（复审⑤/must-fix4-5）──
v3.3 | 实体表 | 新增『一等实体字段表』sheet：MaterialLot/装置Setup/表征仪器三张权威字段表（补齐半个数据模型）；§10 合规纳入（PVD 仍排除） | 实体补齐
v3.3 | §5/§8.1 | AP/LP 冗余二选一敲定：保留合成方法 AP/LP，以校验规则强制与压力体系一致（不再悬置） | 实体补齐
v3.3b | 冻结前收尾 | Fable三轮B1-B4：MaterialLot/Setup 加『版本号』(锁版使能)；§2属性=Setup快照【只读投影】声明；用量含液态(非气态条件、µL)；气瓶纯度与base分工注 | 冻结前收尾
── review→v3 回退存档（每条给去向）──
存档 | 湿度 | review建议升必填(有DOI)；v3=推荐(6/24未升)。保留推荐，复议是否升R0 | 回退备案
存档 | 装置加热区长/泵型号/MFC配置/PID | review §4.1B承诺；v3暂缺。留待『装置』实体字段表（下一轮） | 回退备案
存档 | 炉管履历 | review想自动累加；6/24定为手填两数字。保留手填+加重置口径说明（手填有漂移风险） | 回退备案
存档 | 时序四元组 | review对标NOMAD；v3仅一行导入。落地设计见标准§4时序小节：走FileAsset+通道注册，不进payload | 回退备案
R0 | 硬必填核心(≈16项，含条件必填) | 实验时间·合成方法·实验人·样品编号·目标化学式·装置·温区数·炉体方向·前驱体名称·前驱体用量(固态源)·衬底材料·阶段类型·设定温度程序·气体组分·流量·压力体系(生长) | 必填集

## 待明确清单
# | 问题 | 状态
1 | 化学式 / 异质结 标准写法（渲染规则，找国标或组内定） | 待办
2 | 化学式录入：文本+元素校验/自动补全（建议，非周期表点选） | 待办(技术)
3 | 权威源从xlsx转仓库内YAML/CSV（可行级diff）；词表归一到单一源 | 下一轮
4 | v1→v2 逐字段迁移映射（68字段去向，含quality_label/failure_modes/color_change落点） | 下一轮
— | 已定/已改：一等实体字段表 · 记录单元=炉次+样品 · 掺杂→结构类型+components · 观察现象词表 · 降温参数 · R0条件化(相态判别) · AP/LP校验 | 见『v2→v3变更说明』