## 首页·怎么读
CVD / PVD 二维材料元数据 · 字段草案（详注版）
这是什么 | 这是我们电子实验记录系统(ELN)准备记录的元数据字段清单。每一行是一个要填的字段，我把『含义/为什么记』和一个『填写示例』都写上了，方便您直接判断颗粒度够不够、有没有该加该减的。
请您重点看 | ① 字段全不全、颗粒度合不合适；② 命名是否规范、有无外行说法；③『必填』定得对不对；④ 标『待老师/待师兄』的几条需要您拍板（见最后一页清单）。
页签导航 | 本页(怎么读) → 字段草案(主表) → 完整示例记录(一条真实记录填给您看) → 待明确清单(需确认的问题) → 标准层(技术向，老师师兄可略过)。
【列的含义】
填写方式 | 下拉=从预设选项里选(都带『其他』兜底)；数值=填数字；文本=填规范格式文字(化学式等)；日期时间=填时刻；自由=自由填写(配示例引导)；引用=从已建的库里选(装置/批次/样品)；数组(时序)=随时间变化的曲线，靠仪器导出文件；附件=上传文件。
必填 | 必填=最小可复现必需(最终由老师定)；推荐=尽量填；选填=按需；条件必填=满足某条件才必填(如 SiO₂/Si 才填氧化层厚度)。
来源(颜色) | 绿=会议已定 蓝=我的建议(会上未提) 黄=待师兄确认 橙=待老师拍板 紫=AI 复审(GPT-codex 两轮)提出的修正/补充。
【两条贯穿全表的设计原则】
只记客观事实 | 数据库只记『目标、实测、过程事件』，不写『成功/失败、好坏』——同一结果在不同目标下成败不同，成败让使用者按自己目标去判断，不写进库。所以没有『质量/失败』字段；异常只如实记客观事件。
两面性(给人+给AI) | 同一字段两张脸：填写时用习惯单位、好填好查(给人)；底层自动换算成国际单位、结构化(给AI好算好挖)。

## 字段草案
模块 | 字段 | 含义 / 为什么记 | 填写方式 | 可选项 / 格式 | 单位 | 必填 | 填写示例 | 来源 | 备注
§1 基本信息（这次实验是谁、什么时候、在什么环境做的）
基本信息 | 实验时间 | 实验开始的日期与具体时刻；是整条记录及所有时序数据的时间基准(t0) | 日期时间 | — | — | 必填 | 2026-06-20 09:30 | 会议 | 时刻不能只到天
基本信息 | 实验人 | 操作者 | 下拉+其他 | 课题组成员 | — | 必填 | 李俊杰 | 会议
基本信息 | 样品/实验编号 | 本条记录的唯一编号 | 文本 | 建议含日期 | — | 必填 | CVD-20260620-03 | 建议
基本信息 | 样品谱系 | 与其它样品的关系（母片/同炉多片/转移片/复测） | 引用 | 样品库 | — | 选填 | 母片S-01 → 转移片T-03 | 复审 | 便于追踪样品流转
基本信息 | 环境温度 | 实验间环境温度 | 数值 | — | ℃ | 选填 | 25 | 会议
基本信息 | 环境湿度 | 实验间相对湿度（影响生长时较重要） | 数值 | — | %RH | 选填 | 45 | 会议
基本信息 | 悬浮粒子浓度 | 环境洁净度，用粒子数替代主观『干净』 | 数值 | — | 个/m³ | 选填 | 暂无仪器 | 会议 | 暂无设备，先占位
基本信息 | 实验前预检查 | 开始前的检查提醒（漏率/气路/水路） | 提示 | — | — | — | （勾选确认） | 会议 | 只是提醒，不存数据
§1b 目标产物（你想做出什么——按你关心的维度选填，不强制全填，每项可选『其他』）
目标产物 | 材料族 | 目标材料大类 | 下拉+其他 | TMD/石墨烯类/h-BN/MXene/黑磷/其他 | — | 推荐 | TMD（过渡金属硫属化物） | 复审 | 核心层
目标产物 | 化学体系/化学式 | 元素体系与化学式 | 文本 | — | — | 推荐 | Mo–S / MoS₂ | 会议
目标产物 | 目标层数 | 期望层数 | 数值 | — | 层 | 推荐 | 1（单层） | 会议 | 目标与实测分开
目标产物 | 样品形态 | 目标形态 | 下拉+其他 | 连续膜/单晶畴/纳米片(flake)/纳米带/纳米管/纳米颗粒/垂直阵列/其他 | — | 推荐 | 单层连续膜 | 会议
目标产物 | 对称性描述 | 晶体对称性。2D 单层用空间群号(1–230)不严谨，改用层群/点群/多型 | 下拉+文本 | 空间群/层群(layer group)/点群/多型(如2H,3R)/未指定 | — | 选填 | 多型：2H | 复审 | ★修正原『空间群号』
目标产物 | 掺杂/合金/异质结 | 掺杂剂或异质结构 | 文本 | — | — | 选填 | 无 ／ WS₂‖MoS₂垂直异质结 | 复审
目标产物 | 目标性能 | 应用导向的目标性能（必须写清用什么方法/条件测） | 自由+数值 | — | 视性能 | 选填 | 带隙≈1.8 eV（PL，室温） | 待老师 | 没写方法的性能没意义
目标产物 | 备注 | 补充说明 | 自由 | — | — | 选填 | 盐辅助法，追求大畴单层 | 会议
§2 实验设备与设计（用到的炉子/装置——一台炉录一次，以后直接引用）
设备 | 装置（引用） | 选择已登记的装置 | 引用 | 装置库 | — | 必填 | 1号双温区管式炉 | 会议
设备 | 品牌/型号 | 设备品牌与型号 | 下拉+其他 | 受控+其他 | — | 推荐 | 合肥科晶 OTF-1200X | 会议
设备 | 壁型 | 热壁炉还是冷壁炉（影响生长机理） | 下拉 | 热壁/冷壁 | — | 推荐 | 热壁 | 复审
设备 | 温区数 | 独立控温的温区数量 | 数值 | 1/2/3… | 个 | 必填 | 2 | 会议
设备 | 取向 | 炉管水平还是竖直 | 下拉 | 水平/垂直 | — | 必填 | 水平 | 会议
设备 | 管材质/形状 | 炉管材料与截面形状 | 下拉+其他 | 石英/刚玉；圆/方/矩 | — | 推荐 | 石英·圆形 | 会议
设备 | 管外径 | 厂家标注的管径规格 | 下拉 | 1″/2″/4″/自定义 | mm（英寸） | 推荐 | 1″（25.4 mm） | 会议
设备 | 管内径/壁厚 | 真实反应空间（可自测） | 数值 | — | mm | 推荐 | 内径 22 | 待师兄 | 内径决定流速/分压
设备 | 坐标系定义 | 本装置的位置参照（原点/方向），让『距离』跨炉可比 | 文本 | 原点+轴向（气流下游为正） | — | 推荐 | 原点=温区2热电偶；轴向=沿气流 | 复审 | ★位置基准升级
设备 | 外场激励 | 是否有等离子/光/电场（区分 PECVD/光CVD） | 多选+展开 | 无/等离子/光/电 | 视类型 | 选填 | 无 | 建议
设备 | 装置示意图/描述 | 装置照片或示意图 + 文字 | 附件+自由 | — | — | 推荐 | setup.png + 卧式双温区 | 会议 | 即『实验设计』
设备 | 炉管/舟/夹具履历 | 累计炉次、上炉材料、清管、失透 | 文本 | — | — | 选填 | 累计120炉，上炉 WS₂ | 建议 | 记忆效应/交叉污染
§3 前驱体（用了哪些原料：主源、辅助剂等，可多个；每个一组）
前驱体 | 名称/化学式 | 原料名称与化学式 | 下拉+其他 | 受控+其他 | — | 必填 | 三氧化钼 / MoO₃ | 会议
前驱体 | CAS/InChI | 唯一化学标识（消除同名歧义） | 文本 | CAS 或 InChI | — | 选填 | 1313-27-5 | 建议
前驱体 | 物料批次（引用） | 引用批号（纯度/粒径自动带出），并锁定当时版本 | 引用 | 批次库 | — | 推荐 | MoO₃-B202（锁 v1） | 会议/复审 | 防以后改批次信息影响旧记录
前驱体 | 角色 | 在反应里的角色 | 下拉 | 主源/辅助剂/其他 | — | 选填 | 主源 | 建议 | 盐辅助：NaCl=辅助剂
前驱体 | 用量（投料/残余） | 投料量，可记反应后残余 | 数值 | — | mg | 推荐 | 投 5 / 残 2.1 | 会议/复审 | 源消耗量
前驱体 | 处理方式 | 投料前处理（可多步，选了再展开参数） | 下拉+其他 | 直接加载/熔融凝固/压片/旋涂/退火/研磨/其他 | 见展开 | 推荐 | 直接加载 | 会议
前驱体 | 舟/坩埚 | 盛装容器材质与尺寸 | 下拉+数值 | 石英舟/陶瓷(刚玉)舟/其他；长×宽 | mm | 推荐 | 石英舟 90×15 | 复审 | v1 漏补
前驱体 | 铺粉面积/厚度 | 固体源铺展（影响蒸发面积） | 数值 | — | mm²·mm | 选填 | — | 复审
前驱体 | 所在温区/源温 | 放第几温区、源温（若可设/可测） | 下拉+数值 | 温区1… | ℃ | 推荐 | 温区1，设定~620 | 会议 | 按进气端编号
前驱体 | 距热电偶距离 | 距所在温区热电偶的水平距离（上游为负、下游为正） | 数值 | — | mm | 推荐 | -20 | 会议 | 老师点名要记
前驱体 | 源到样品几何 | 源与衬底的相对距离/朝向 | 数值 | — | mm | 选填 | 水平间距 80 | 复审
§4 衬底（长在什么基底上，可多片）
衬底 | 衬底材料 | 衬底种类 | 下拉+其他 | SiO₂/Si·蓝宝石(Al₂O₃)·石英·云母·Cu箔·Au箔·h-BN·其他 | — | 必填 | SiO₂/Si | 会议
衬底 | 化学式/取向 | 化学式与晶面取向/端面 | 文本 | — | — | 推荐 | Si(100) | 会议 | 单晶记取向
衬底 | 氧化层厚度 | SiO₂ 层厚度（决定光学判层数） | 数值 | — | nm | 条件必填（仅SiO₂/Si） | 285 | 会议
衬底 | 表面粗糙度 | Ra / RMS | 数值 | — | nm | 选填 | — | 复审 | 常比化学式更决定成核
衬底 | 尺寸/朝向 | 几何尺寸与放置朝向 | 数值+下拉 | 长×宽×厚；正放/倒扣/倾角 | mm | 选填 | 10×10×0.5；正放 | 会议/建议
衬底 | 预处理（有序步骤） | 预处理步骤序列（记顺序） | 下拉+其他 | 清洗/退火/等离子/亲水化/其他 | 见展开 | 推荐 | 丙酮→异丙醇→N₂吹干 | 会议
衬底 | 处理到装炉间隔/暴露环境 | 清洗后到装炉的时间与环境 | 数值 | — | min | 选填 | 30 min，空气 | 复审 | 表面老化
衬底 | 所在温区/距热电偶距离 | 第几温区、距离（±） | 下拉+数值 | 温区2… | mm | 推荐 | 温区2，+15 | 会议
§5 反应条件（按时间顺序的各阶段；每个阶段填同一套：气体/温度/压力/时长）
过程步 | 阶段类型 | 这一步在做什么 | 下拉+其他 | 抽气/漏检/吹扫/预处理/升温/温度稳定/反应生长/后退火/降温/放气/卸样 | — | 必填 | 反应生长 | 会议/复审 | 阶段名只作标签，跨组比较看类型
过程步 | 步序/起止时刻 | 第几步、起止时间 | 数值+时间 | — | datetime | 推荐 | #3，10:20–10:35 | 复审 | 支持重叠/循环
步·温度 | 设定温度程序 | 各温区升温曲线（目标温/速率/保温） | 数组 | — | ℃·℃/min·min | 必填 | 温区2：25→750 @20℃/min，保温15 | 会议 | 设定值；分温区
步·温度 | 温区控温热电偶温度 | 炉子控温热电偶实测曲线（导入）。注意：不是衬底真温 | 数组(时序) | — | ℃ 随时间 | 推荐 | [导入 furnace.csv] | 会议/复审 | ★实测值；命名修正
步·温度 | 估算衬底温度 | 若有标定模型可估算衬底真温（带模型与不确定度） | 数值 | — | ℃ | 选填 | — | 复审 | 与控温温度区分
步·温度 | 测温设备/不确定度 | 测温点用什么设备、不确定度多少 | 引用+数值 | 热电偶/高温计/假定；来源：仪器/校准/重复性/估计 | ℃ | 选填 | K型热电偶，±1℃（仪器） | 会议/复审 | 术语：测量不确定度
步·气体 | 气体组分 | 每种气体单独一条（混合气拆开） | 下拉(多条) | Ar/N₂/H₂/O₂/CH₄/其他 | — | 必填 | Ar | 会议
步·气体 | 纯度/浓度/水氧 | 纯度、体积比、水氧杂质 | 数值 | — | N·%·ppm | 推荐 | Ar 5N；水氧<1ppm | 会议/复审
步·气体 | 流量/来源/校准 | 流量、流量计类型、气种校准 | 数值+下拉 | MFC/转子；气种校准 | sccm | 必填 | 80（MFC，Ar校准） | 会议/复审 | sccm 须绑标准状态；设定+实测
步·压力 | 压力体系/工作压力 | 常压/低压/超高真空 + 工作压力 | 下拉+数值 | 常压(APCVD)/低压(LPCVD)/超高真空 | Pa（Torr） | 必填 | 常压；1.0×10⁵ Pa | 会议 | ★原系统缺，必补
步·压力 | 本底压力/漏率/抽气曲线 | 反应前底压、漏率 | 数值 | — | Pa·Pa·L/s | 选填 | — | 会议/复审
过程步 | 时长/抽充循环 | 本阶段时长、吹扫抽-充次数 | 数值 | — | min·次 | 必填/选填 | 15 min | 会议
步·外场 | 外场参数 | 等离子功率/光源（有外场才填） | 数值 | — | W·MHz·nm | 选填 | — | 建议
§6 异常 / 过程事件（如实记客观事件，不是『失败』）
事件 | 事件类型 | 过程中发生的客观事件 | 下拉+其他 | 仪器断电/信号异常/气流中断/管路堵塞/压力突变/人工干预/其他 | — | 选填 | 气流中断 | 会议
事件 | 发生时刻/关联对象 | 何时发生、关联哪个阶段/气路/仪器 | 时间+引用 | — | — | 选填 | 10:28，关联 Ar 气路 | 会议/复审
事件 | 中止原因 | 若中止（只记客观原因，不写成败） | 下拉 | 设备报警/人工停止/计划结束 | — | 选填 | 计划结束 | 复审
事件 | 描述/措施/附件 | 现象、处理、相关文件 | 自由+附件 | — | — | 选填 | Ar 瓶压不足，已更换 | 会议
§7 产物表征 + 实测产物（做了哪些表征、测到什么客观结果；只记事实，不判好坏）
表征 | 表征类型/仪器 | 表征手段 + 引用仪器 | 下拉+其他 | 光镜/SEM/Raman/低波数Raman/PL/AFM/XRD/TEM/其他 | — | 推荐 | Raman | 会议
表征 | 测试条件 | 该表征的测试参数 | 文本/自由 | — | 视仪器 | 推荐 | 532nm / 1mW / 100× | 待师兄 | 随仪器导出
表征 | 原始数据 | 上传原始文件（留校验和） | 附件 | — | — | 推荐 | raman.txt | 会议/复审
实测产物 | 检出相/多型 | 测到的物相/多型 | 文本 | — | — | 选填 | 2H-MoS₂ | 复审 | 最小结构化结果
实测产物 | 实测层数/覆盖率 |  | 数值 | — | 层·% | 选填 | 1 层；~70% | 复审
实测产物 | 畴尺寸/成核密度/连续性 |  | 数值 | — | μm·cm⁻²·(连续/孤立) | 选填 | 畴 ~50 μm | 复审
实测产物 | 关键谱学指标 | Raman 峰差 / PL 峰位等（带文件出处） | 数值 | — | cm⁻¹·eV | 选填 | Δ(A1g-E2g)≈20 cm⁻¹；PL ~1.85 eV | 复审
§8 PVD 专用（若用溅射/蒸发/PLD 等物理气相沉积，启用这套；范围含 PVD）
PVD | 靶材（批次） | 靶材化学身份 + 批次 | 引用 | 批次库 | — | 条件必填（PVD） | MoS₂ 靶-T01 | 复审
PVD | 靶基距 | 靶到衬底距离 | 数值 | — | mm | 条件必填（PVD） | 80 | 复审
PVD | 功率/偏压 | DC/RF 功率、基底偏压 | 数值 | DC/RF | W·V | 条件必填（PVD） | RF 150W；偏压 -50V | 复审
PVD | 等离子气氛/工作气压 | 溅射气体与气压 | 下拉+数值 | Ar / Ar+N₂… | Pa | 条件必填（PVD） | Ar，0.5 Pa | 复审
PVD | 预溅射/挡板时序 | 预溅射时长、挡板开合时序 | 数值 | — | min·s | 条件必填（PVD） | 预溅 5 min | 复审
PVD | 沉积速率 | 速率（QCM 等） | 数值 | — | nm/s | 条件必填（PVD） | 0.1 | 复审

## 完整示例记录
完整示例：盐辅助 CVD 在 SiO₂/Si 上生长单层 MoS₂（虚构示例，供感受颗粒度）
模块 | 字段 | 本例填写
基本信息 | 实验时间 | 2026-06-20 09:30
基本信息 | 实验人 / 编号 | 李俊杰 / CVD-20260620-03
基本信息 | 环境温/湿度 | 25 ℃ / 45 %RH
目标产物 | 材料族 / 化学式 | TMD / MoS₂
目标产物 | 目标层数 / 形态 | 1 层 / 单层连续膜（兼大畴）
目标产物 | 对称性 | 多型 2H
设备 | 装置 | 1号双温区卧式管式炉（合肥科晶 OTF-1200X，热壁，水平，石英圆管 1″/内径22mm）
设备 | 坐标系 | 原点=温区2热电偶；轴向沿气流，下游为正
前驱体① | 主源 | MoO₃（批次 MoO₃-B202，纯度99.99%/粒径~5µm 自动带出）；用量 5 mg；直接加载；石英舟；温区1；距热电偶 -20 mm
前驱体② | 辅助剂 | NaCl（批次 NaCl-A11）；用量 1 mg；与 MoO₃ 同舟混合
前驱体③ | 硫源 | S 粉（批次 S-C03）；用量 200 mg；置上游加热带，源温设定 ~150 ℃
衬底 | 材料 / 取向 | SiO₂/Si；Si(100)；氧化层 285 nm；10×10×0.5 mm；正放
衬底 | 预处理 / 位置 | 丙酮→异丙醇→N₂吹干（处理后 30 min 内装炉）；温区2；距热电偶 +15 mm
过程步① | 吹扫 | Ar 200 sccm；室温；常压；10 min；抽-充循环 1 次
过程步② | 升温 | 温区2：25→750 ℃ @20℃/min；Ar 100 sccm；常压；约 36 min
过程步③ | 反应生长 | 温区2 保温 750 ℃、温区1(源) ~620 ℃；Ar 80 sccm（MFC，Ar校准，水氧<1ppm）；常压 1.0×10⁵ Pa；15 min；控温热电偶温度[导入 furnace.csv]
过程步④ | 降温 | 随炉冷却至开盖温度 ~100 ℃；Ar 200 sccm
过程事件 | （本次） | 无异常（如有：记类型+时刻+关联对象，不写成败）
表征 | Raman | 532 nm / 1 mW / 100×；raman.txt
表征 | PL / 光镜 | PL 激发 532 nm；光镜 50×
实测产物 | 检出相/层数 | 2H-MoS₂；实测 1 层
实测产物 | 覆盖率/畴尺寸 | 覆盖率 ~70%；畴尺寸 ~50 µm；连续性=以孤立三角畴为主
实测产物 | 谱学指标 | Raman Δ(A1g–E2g)≈20 cm⁻¹（对应单层）；PL 峰 ~1.85 eV

## 待明确清单
# | 问谁 | 问题 | 为什么 / 影响 | 状态
1 | 师兄(明天) | 距热电偶距离记录细节；并讨论标准层是否改用『坐标系(原点/轴向/不确定度)』，温区+距离作辅助 | 老师点名；现法对 PVD/冷壁炉跨组失效 | 进行中
2 | 师兄 | 吹扫阶段记哪些参数 | 已给草案，请确认增删 | 待确认
3 | 师兄 | 各表征常做项 + 测试条件；能否结构化提取最小实测结果 | 关系 AI-Ready（见第6条） | 待确认
4 | 师兄 | 混合气（预混瓶/现场配比）记录习惯；气瓶是否纳入批次 | 影响气体/批次字段 | 待确认
5 | 老师 | 最小可复现集（哪些字段必填） | 『最小可复现』要落到必填清单 | 待拍板
6 | 老师(重要) | 实测产物是否做『最小结构化提取』 | 会上定『暂不提取』，但 AI 复审两轮一致：只传文件≠AI-Ready，建议升级为最小必做集 | 待重定
7 | 老师 | 目标产物：对称性改『层群/点群/多型』、性能须绑测试方法——是否认可 | 空间群1-230 对 2D 单层不严谨 | 待拍板
8 | 老师 | 衬底取舍；PVD 是否本期纳入专用 profile | 范围含 PVD 但当前偏 CVD | 待拍板
— | (挂起) | 规律挖掘选题 | 会上定先建库 | 挂起

## 标准层(技术向·可略过)
标准层与发布治理（给做数据库的人看；老师/师兄可略过）
两层关系 | 上面的字段是『录入层』（给人填的表单）；底层对外发表/给 AI 用的是『标准层』实体模型，二者一一映射。
实体模型 | 实验(ExperimentRun)/过程步(ProcessStep)/装置(Setup)/物料批次(MaterialLot)/样品(Sample)/表征(MeasurementRun)/文件(FileAsset)/事件(ProcessEvent)。
计划 vs 实际 | 目标规格/工艺规格(Spec) 与 每炉实际(Run) 对象级分离（GEMD 模式）；『是否达标』查询时派生，不入库。
符合性等级 | Core（跨组共享必填）+ 方法模块（固源CVD/MOCVD/PVD溅射/PLD）+ 机构扩展命名空间（x_labname_*，须带定义/单位/类型/版本）。
本体/单位映射 | CHMO、PubChem/ChEBI、QUDT·OM（单位）、voc4cat、ROR/ORCID、PIDINST，带 URI+版本+关系。
扩展治理 | 扩展字段注册/弃用/迁移/版本兼容，防止标准碎片化。
发布元数据 | 数据集 DOI、schema DOI、license、引用元数据、贡献者角色、版本策略——支撑公开可引用。
时序/文件 | 原始时序与表征文件存为不可变 FileAsset（带校验和），ELN 只存通道映射+时间基准+采样率+统计摘要。